## NTC18
Proprietà meccaniche del Legno | [17 empty] | Coefficienti parziali per le proprietà dei materiali
Classe | fm,k | ft,0,k | ft,90,k | fc,0,k | fc,90,k | fv,k | fr,k | E0,mean | E0,05 | E90,mean | E90,05 | Gmean | G05 | Gr,mean | Gr,05 | ρk | ρm | Stati limite ultimi |  |  |  | Col. A | Col. B | Il coefficiente γM è valutato secondo la colonna A della tabella 4.4.III. Si possono assumere i valori riportati nella colonna B per produzioni continuative di elementi o strutture, soggette a controllo continuativo del materiale dal quale risulti un coefficiente di variazione (rapporto tra scarto quadratico medio e valor medio) della resistenza non superiore al 15%
| [MPa] | [MPa] | [MPa] | [MPa] | [MPa] | [MPa] | [MPa] | [GPa] | [GPa] | [GPa] | [GPa] | [GPa] | [GPa] | [GPa] | [GPa] | [kg/m3] | [kg/m3] | [NTC18 - Tab. 4.4 III] |  |  |  | γM | γM
C14 | 14 | 7.2 | 0.4 | 16 | 2 | 3 | - | 7 | 4.7 | 0.23 | - | 0.44 | - | - | - | 290 | 350 | Legno massiccio |  |  |  | 1.5 | 1.45
C16 | 16 | 8.5 | 0.4 | 17 | 2.2 | 3.2 | - | 8 | 5.4 | 0.27 | - | 0.5 | - | - | - | 310 | 370 | Legno lamellare incollato |  |  |  | 1.45 | 1.35
C18 | 18 | 10 | 0.4 | 18 | 2.2 | 3.4 | - | 9 | 6 | 0.3 | - | 0.56 | - | - | - | 320 | 380 | LVL |  |  |  | 1.4 | 1.3
C20 | 20 | 11.5 | 0.4 | 19 | 2.3 | 3.6 | - | 9.5 | 6.4 | 0.32 | - | 0.59 | - | - | - | 330 | 400 | Compensato |  |  |  | 1.4 | 1.3
C22 | 22 | 13 | 0.4 | 20 | 2.4 | 3.8 | - | 10 | 6.7 | 0.33 | - | 0.63 | - | - | - | 340 | 410 | Pannelli di fibre |  |  |  | 1.5 | 1.4
C24 | 24 | 14.5 | 0.4 | 21 | 2.5 | 4 | - | 11 | 7.4 | 0.37 | - | 0.69 | - | - | - | 350 | 420 | Pannelli di particelle |  |  |  | 1.5 | 1.4 | Per i materiali non compresi nella tabella si potrà fare riferimento ai pertinenti valori riportati nei riferimenti tecnici di comprovata validità indicati nel Capitolo 12, nel rispetto dei livelli di sicurezza delle prenti norme.
C27 | 27 | 16.5 | 0.4 | 22 | 2.5 | 4 | - | 11.5 | 7.7 | 0.38 | - | 0.72 | - | - | - | 360 | 430 | Pannelli di scaglie orientate (OSB) |  |  |  | 1.4 | 1.3
C30 | 30 | 19 | 0.4 | 24 | 2.7 | 4 | - | 12 | 8 | 0.4 | - | 0.75 | - | - | - | 380 | 460 | Pannelli di tavoli incollate a strati incrociati |  |  |  | 1.45 | 1.35
C35 | 35 | 22.5 | 0.4 | 25 | 2.7 | 4 | - | 13 | 8.7 | 0.43 | - | 0.81 | - | - | - | 390 | 470 | Unioni |  |  |  | 1.5 | 1.4
C40 | 40 | 26 | 0.4 | 27 | 2.8 | 4 | - | 14 | 9.4 | 0.47 | - | 0.88 | - | - | - | 400 | 480 | Combinazioni eccezionali |  |  |  | 1 | 1
C45 | 45 | 30 | 0.4 | 29 | 2.9 | 4 | - | 15 | 10.1 | 0.5 | - | 0.94 | - | - | - | 410 | 490
C50 | 50 | 33.5 | 0.4 | 30 | 3 | 4 | - | 16 | 10.7 | 0.53 | - | 1 | - | - | - | 430 | 520 | Classi di durata del carico
D18 | 18 | 11 | 0.6 | 18 | 4.8 | 3.5 | - | 9.5 | 8 | 0.63 | - | 0.59 | - | - | - | 475 | 570
D24 | 24 | 14 | 0.6 | 21 | 4.9 | 3.7 | - | 10 | 8.4 | 0.67 | - | 0.63 | - | - | - | 485 | 580 | Tipo |  | Periodo di tempo |  | Esempio
D27 | 27 | 16 | 0.6 | 22 | 5.1 | 3.8 | - | 10.5 | 8.8 | 0.7 | - | 0.66 | - | - | - | 510 | 610 | Permanente |  | più di 10 anni |  | Peso proprio
D30 | 30 | 18 | 0.6 | 24 | 5.3 | 3.9 | - | 11 | 9.2 | 0.73 | - | 0.69 | - | - | - | 530 | 640 | Lunga durata |  | 6 mesi - 10 anni |  | Carichi nei depositi
D35 | 35 | 21 | 0.6 | 25 | 5.4 | 4.1 | - | 12 | 10.1 | 0.8 | - | 0.75 | - | - | - | 540 | 650 | Media durata |  | 1 settimana - 6 mesi |  | Carichi di servizio in generale
D40 | 40 | 24 | 0.6 | 27 | 5.5 | 4.2 | - | 13 | 10.9 | 0.87 | - | 0.81 | - | - | - | 550 | 660 | Breve durata |  | meno di 1 settimana |  | Neve, Vento
D45 | 45 | 27 | 0.6 | 29 | 5.8 | 4.4 | - | 13.5 | 11.3 | 0.9 | - | 0.84 | - | - | - | 580 | 700 | Istantanea |  | - |  | Carichi accidentai, Vento
D50 | 50 | 30 | 0.6 | 30 | 6.2 | 4.5 | - | 14 | 11.8 | 0.93 | - | 0.88 | - | - | - | 620 | 740
D55 | 55 | 33 | 0.6 | 32 | 6.6 | 4.7 | - | 15.5 | 13 | 1.03 | - | 0.97 | - | - | - | 660 | 790 | Classi di servizio
D60 | 60 | 36 | 0.6 | 33 | 10.5 | 4.8 | - | 17 | 14.3 | 1.13 | - | 1.06 | - | - | - | 700 | 840
D65 | 65 | 39 | 0.6 | 35 | 11.3 | 5 | - | 18.5 | 15.5 | 1.23 | - | 1.16 | - | - | - | 750 | 900 | 1 | È caratterizzata da un’umidità del materiale in equilibrio con l’ambiente a una temperatura di 20 °C e un’umidità relativa dell’aria circostante che non superi il 65%, se non per poche settimane all’anno
D70 | 70 | 42 | 0.6 | 36 | 12 | 5 | - | 20 | 16.8 | 1.33 | - | 1.25 | - | - | - | 800 | 960
D75 | 75 | 45 | 0.6 | 37 | 12.8 | 5 | - | 22 | 18.5 | 1.47 | - | 1.38 | - | - | - | 850 | 1020 | 2 | È caratterizzata da un’umidità del materiale in equilibrio con l’ambiente a una temperatura di 20 °C e un’umidità relativa dell’aria circostante che superi l’85% solo per poche settimane all’anno.
D80 | 80 | 48 | 0.6 | 38 | 13.5 | 5 | - | 24 | 20.2 | 1.6 | - | 1.5 | - | - | - | 900 | 1080
T8 | 13.5 | 8 | 0.4 | 16 | 2 | 2.8 | - | 7 | 4.7 | 0.23 | - | 0.44 | - | - | - | 290 | 350 | 3 | È caratterizzata da umidità più elevata di quella della classe di servizio 2
T9 | 14.5 | 9 | 0.4 | 17 | 2.1 | 3 | - | 7.5 | 5 | 0.25 | - | 0.47 | - | - | - | 300 | 360
T10 | 16 | 10 | 0.4 | 17 | 2.2 | 3.2 | - | 8 | 5.4 | 0.27 | - | 0.5 | - | - | - | 310 | 370
T11 | 17 | 11 | 0.4 | 18 | 2.2 | 3.4 | - | 9 | 6 | 0.3 | - | 0.56 | - | - | - | 320 | 380 | Valori di kmod per legno e prodotti strutturali a base i legno
T12 | 18 | 12 | 0.4 | 19 | 2.3 | 3.6 | - | 9.5 | 6.4 | 0.32 | - | 0.59 | - | - | - | 330 | 400
T13 | 19.5 | 13 | 0.4 | 20 | 2.4 | 3.8 | - | 10 | 6.7 | 0.33 | - | 0.63 | - | - | - | 340 | 410 | Materiale |  |  | Riferimento |  | Classe di servizio |  | Classi di durata del carico
T14 | 20.5 | 14 | 0.4 | 21 | 2.5 | 4 | - | 11 | 7.4 | 0.37 | - | 0.69 | - | - | - | 350 | 420
T14,5 | 21 | 14.5 | 0.4 | 21 | 2.5 | 4 | - | 11 | 7.4 | 0.37 | - | 0.69 | - | - | - | 350 | 420 | [7 empty] | Permanente | Lunga durata | Media durata | Breve durata | Istantanea
T15 | 22 | 15 | 0.4 | 21 | 2.5 | 4 | - | 11.5 | 7.7 | 0.38 | - | 0.72 | - | - | - | 370 | 440 | Legno massiccio |  |  | UNI EN 14081-1 |  | 1 |  | 0.6 | 0.7 | 0.8 | 0.9 | 1.1
T16 | 23 | 16 | 0.4 | 22 | 2.6 | 4 | - | 11.5 | 7.7 | 0.38 | - | 0.72 | - | - | - | 370 | 440 | [5 empty] | 2 |  | 0.6 | 0.7 | 0.8 | 0.9 | 1.1
T18 | 25.5 | 18 | 0.4 | 23 | 2.7 | 4 | - | 12 | 8 | 0.4 | - | 0.75 | - | - | - | 380 | 460 | [5 empty] | 3 |  | 0.5 | 0.55 | 0.65 | 0.7 | 0.9
T21 | 29 | 21 | 0.4 | 25 | 2.7 | 4 | - | 13 | 8.7 | 0.43 | - | 0.81 | - | - | - | 390 | 470 | Legno lamellare incollato |  |  | UNI EN 14080 |  | 1 |  | 0.6 | 0.7 | 0.8 | 0.9 | 1.1
T22 | 30.5 | 22 | 0.4 | 26 | 2.7 | 4 | - | 13 | 8.7 | 0.43 | - | 0.81 | - | - | - | 390 | 470 | [5 empty] | 2 |  | 0.6 | 0.7 | 0.8 | 0.9 | 1.1
T24 | 33 | 24 | 0.4 | 27 | 2.8 | 4 | - | 13.5 | 9 | 0.45 | - | 0.84 | - | - | - | 400 | 480 | [5 empty] | 3 |  | 0.5 | 0.55 | 0.65 | 0.7 | 0.9
T26 | 35 | 26 | 0.4 | 28 | 2.9 | 4 | - | 14 | 9.4 | 0.47 | - | 0.88 | - | - | - | 410 | 490 | LVL |  |  | UNI EN 14374, UNI EN 14279 |  | 1 |  | 0.6 | 0.7 | 0.8 | 0.9 | 1.1
T27 | 36.5 | 27 | 0.4 | 29 | 2.9 | 4 | - | 15 | 10.1 | 0.5 | - | 0.94 | - | - | - | 410 | 490 | [5 empty] | 2 |  | 0.6 | 0.7 | 0.8 | 0.9 | 1.1
T28 | 37.5 | 28 | 0.4 | 29 | 2.9 | 4 | - | 15 | 10.1 | 0.5 | - | 0.94 | - | - | - | 420 | 500 | [5 empty] | 3 |  | 0.5 | 0.55 | 0.65 | 0.7 | 0.9
T30 | 40 | 30 | 0.4 | 30 | 3 | 4 | - | 15.5 | 10.4 | 0.52 | - | 0.97 | - | - | - | 430 | 520 | Compensato |  |  | UNI EN 636:2015 |  | 1 |  | 0.6 | 0.7 | 0.8 | 0.9 | 1.1
GL20h | 20 | 16 | 0.5 | 20 | 2.5 | 3.5 | 1.2 | 8.4 | 7 | 0.3 | 0.25 | 0.65 | 0.54 | 0.065 | 0.054 | 340 | 370 | [5 empty] | 2 |  | 0.6 | 0.7 | 0.8 | 0.9 | 1.1
GL22h | 22 | 17.6 | 0.5 | 22 | 2.5 | 3.5 | 1.2 | 10.5 | 8.8 | 0.3 | 0.25 | 0.65 | 0.54 | 0.065 | 0.054 | 370 | 410 | [5 empty] | 3 |  | 0.5 | 0.55 | 0.65 | 0.7 | 0.9
GL24h | 24 | 19.2 | 0.5 | 24 | 2.5 | 3.5 | 1.2 | 11.5 | 9.6 | 0.3 | 0.25 | 0.65 | 0.54 | 0.065 | 0.054 | 385 | 420
GL26h | 26 | 20.8 | 0.5 | 26 | 2.5 | 3.5 | 1.2 | 12.1 | 10.1 | 0.3 | 0.25 | 0.65 | 0.54 | 0.065 | 0.054 | 405 | 445 | Valori di kdef per legno e prodotti strutturali a base i legno
GL28h | 28 | 22.3 | 0.5 | 28 | 2.5 | 3.5 | 1.2 | 12.6 | 10.5 | 0.3 | 0.25 | 0.65 | 0.54 | 0.065 | 0.054 | 425 | 460
GL30h | 30 | 24 | 0.5 | 30 | 2.5 | 3.5 | 1.2 | 13.6 | 11.3 | 0.3 | 0.25 | 0.65 | 0.54 | 0.065 | 0.054 | 430 | 480 | Materiale |  |  | Riferimento |  | Classe di servizio
GL32h | 32 | 25.6 | 0.5 | 32 | 2.5 | 3.5 | 1.2 | 14.2 | 11.8 | 0.3 | 0.25 | 0.65 | 0.54 | 0.065 | 0.054 | 440 | 490
GL20c | 20 | 15 | 0.5 | 18.5 | 2.5 | 3.5 | 1.2 | 10.4 | 8.6 | 0.3 | 0.25 | 0.65 | 0.54 | 0.065 | 0.054 | 355 | 390
GL22c | 22 | 16 | 0.5 | 20 | 2.5 | 3.5 | 1.2 | 10.4 | 8.6 | 0.3 | 0.25 | 0.65 | 0.54 | 0.065 | 0.054 | 355 | 390 | Legno massiccio |  |  | UNI EN 14081-1 |  | 1 |  | 0.6
GL24c | 24 | 17 | 0.5 | 21.5 | 2.5 | 3.5 | 1.2 | 11 | 9.1 | 0.3 | 0.25 | 0.65 | 0.54 | 0.065 | 0.054 | 365 | 400 | [5 empty] | 2 |  | 0.8
GL26c | 26 | 19 | 0.5 | 23.5 | 2.5 | 3.5 | 1.2 | 12 | 10 | 0.3 | 0.25 | 0.65 | 0.54 | 0.065 | 0.054 | 385 | 420 | [5 empty] | 3 |  | 2
GL28c | 28 | 19.5 | 0.5 | 24 | 2.5 | 3.5 | 1.2 | 12.5 | 10.4 | 0.3 | 0.25 | 0.65 | 0.54 | 0.065 | 0.054 | 390 | 420 | Legno lamellare incollato |  |  | UNI EN 14080 |  | 1 |  | 0.6
GL30c | 30 | 19.5 | 0.5 | 24.5 | 2.5 | 3.5 | 1.2 | 13 | 10.8 | 0.3 | 0.25 | 0.65 | 0.54 | 0.065 | 0.054 | 390 | 430 | [5 empty] | 2 |  | 0.8
GL32c | 32 | 19.5 | 0.5 | 24.5 | 2.5 | 3.5 | 1.2 | 13.5 | 11.2 | 0.3 | 0.25 | 0.65 | 0.54 | 0.065 | 0.054 | 400 | 440 | [5 empty] | 3 |  | 2
[18 empty] | LVL |  |  | UNI EN 14374, UNI EN 14279 |  | 1 |  | 0.6
[23 empty] | 2 |  | 0.8
[23 empty] | 3 |  | 2
[18 empty] | Compensato |  |  | UNI EN 636:2015 |  | 1 |  | 0.8
[23 empty] | 2 |  | 1
[23 empty] | 3 |  | 2.5

## Per texas
1 Piano di taglio |  |  |  | 2 Piani di taglio
Testa | Piede | Tipounione | Tipounione_coef | Testa | Centro | Piede | Tipounione | Tipounione_coef
A | A | aa | aa | A | A | A | aa | aa
A | P | al | ap | A | P | L | - | -
A | L | al | al | A | L | P | - | -
L | L | ll | ll | A | A | L | al | al
L | A | al | al | A | L | A | al | al
L | P | ll | pl | L | A | A | al | al
P | P | ll | pp | A | A | P | al | ap
P | A | al | ap | A | P | A | al | ap
P | L | ll | pl | P | A | A | al | ap
|  |  |  | P | P | P | ll | pp
|  |  |  | P | L | A | - | -
|  |  |  | P | A | L | - | -
|  |  |  | P | P | A | al | ap
|  |  |  | P | A | P | al | ap
|  |  |  | A | P | P | al | ap
|  |  |  | P | P | L | ll | pl
|  |  |  | P | L | P | ll | pl
|  |  |  | L | P | P | ll | pl
|  |  |  | L | L | L | ll | ll
|  |  |  | L | A | P | - | -
|  |  |  | L | P | A | - | -
|  |  |  | L | L | A | al | al
|  |  |  | L | A | L | al | al
|  |  |  | A | L | L | al | al
|  |  |  | L | L | P | ll | pl
|  |  |  | L | P | L | ll | pl
|  |  |  | P | L | L | ll | pl